## Recipe
# | Process_name | base_pressure | working_pressure | process_time | shutter_delay | Ar | O2 | Ar_flow | O2_flow | use_dc_power | dc_power | use_dc_delay | use_rf_power | rf_power | use_rf_pulse | rf_pulse_power | rf_pulse_freq | rf_pulse_duty | gun1 | gun2 | G1 Target | G2 Target | use_heater | heater_temp | heater_ramp
1 | SiO2_RF_300C | 1e-05 | 3 | 20 | 2 | T | T | 18 | 2 | F |  | F | T | 200 |  |  |  |  | T | F | SiO2 | Au | T | 300 | 12
3 | Au_no_heat | 1e-05 | 5 | 0.5 | 1 | T | F | 20 |  | T | 100 | F | F | [5 empty] | F | T | SiO2 | Au | F
4 | SiO2_RFpulse_300C | 1e-05 | 3 | 20 | 2 | T | T | 18 | 2 | F |  | F | F |  | T | 200 | 10 | 50 | T | F | SiO2 | Au | T | 300 | 12
5 | SiO2_RF+Pulse | 1e-05 | 3 | 15 | 2 | T | T | 18 | 2 | F |  | F | T | 200 | T | 100 |  |  | T | F | SiO2 | Au | F

## 사용법
Chamber-K 공정 레시피 — 작성 방법
■ 기본 규칙
· Recipe 시트의 1행(헤더)은 절대 바꾸지 마세요. 프로그램이 이 이름으로 컬럼을 찾습니다.
· 2행부터 한 줄이 공정 하나입니다. 위에서 아래로 순서대로 실행됩니다.
· T = 사용, F = 미사용. 비워두면 F 로 봅니다. (1/0, Y/N, TRUE/FALSE, ON 도 인식)
· Process_name 에 'delay 30m' 형태로 쓰면 그 줄은 대기 스텝이 됩니다 (s / m / h / d).
· '#' 컬럼은 표시용 번호일 뿐 프로그램은 읽지 않습니다. 이 칸만 채운 줄은 건너뜁니다.
· 주황색 칸이 히터 관련 3개 컬럼입니다. 컬럼이 아예 없거나 비어 있으면
히터를 쓰지 않던 예전 레시피와 똑같이 동작합니다.
■ 컬럼
Process_name 공정 이름. 로그·구글챗·ChK_log.csv 에 그대로 남습니다.
base_pressure 베이스 압력 [Torr]. 비우거나 열이 없거나 0 이면 베이스 대기 안 함(이온 게이지 사용 안 함). 값이 있으면 1E-9 ~ 1E-3 Torr — 가스를 넣기 전 이온 게이지로 이 값 이하가 될 때까지 기다립니다 (1e-5 / 1.0E-05 / 숫자 모두 가능).
working_pressure 작업 압력 [mTorr]. 필수, 0 보다 커야 합니다.
process_time 증착 시간 [분].
shutter_delay 셔터 대기 시간 [분]. 비우면 0.
★ process_time 과 shutter_delay 중 하나는 반드시 0 보다 커야 합니다.
Ar / O2 가스 사용 여부. 둘 중 하나 이상 T 여야 합니다.
Ar_flow / O2_flow 유량 [sccm]. 해당 가스가 T 면 0 보다 커야 합니다.
use_dc_power DC 파워 사용 여부
dc_power DC 파워 [W]. use_dc_power=T 면 0 보다 커야 합니다.
use_dc_delay DC 안정화 대기 사용 여부 (use_dc_power=T 일 때만 의미 있음)
use_rf_power RF 파워 사용 여부
rf_power RF 파워 [W]. use_rf_power=T 면 0 보다 커야 합니다.
※ RF Offset / Param 은 레시피가 아니라 프로그램 화면의 값을 씁니다.
use_rf_pulse RF Pulse(CESAR) 사용 여부
rf_pulse_power RF Pulse 파워 [W]. use_rf_pulse=T 면 0 보다 커야 합니다.
상한은 config_user.json 의 RFPULSE_MAX_POWER (현재 600W) 입니다.
rf_pulse_freq 펄스 주파수 [kHz] 장비 범위 0.001~30 kHz (CESAR 1310)
rf_pulse_duty 펄스 듀티 [%] 1~99 %. 주파수가 높을수록 범위가 좁아짐(30 kHz 에서는 40~60 %)
★ use_rf_power / use_rf_pulse / use_dc_power 는 서로 독립이며 동시에 켤 수 있습니다.
RF power 는 PLC DAC, RF Pulse 는 CESAR 로 서로 다른 장비이고,
화면 칸도 ChK_log.csv 컬럼도 각자 따로 갖습니다.
★ rf_pulse_freq / rf_pulse_duty 를 비우면 장비에 현재 설정된 값을 그대로 씁니다.
이때도 공정 로그와 ChK_log.csv 에는 장비에서 되읽은 실제 값이 남습니다.
★ 이 4개 컬럼이 아예 없는 옛 레시피는 자동으로 펄스 미사용이 됩니다.
★ ChK_log.csv 에는 RF Pulse 전용 4컬럼이 따로 남습니다:
"RF Pulse: For.P" / "RF Pulse: Ref. P" (계측 평균), "RF Pulse: Freq[kHz]" / "RF Pulse: Duty[%]" (설정값)
기존 "RF: For.P" / "RF: Ref. P" 는 계속 RF power(PLC DAC) 전용입니다.
gun1 / gun2 건 셔터 사용 여부
G1 Target / G2 Target 타겟 이름(문자열). 제어에는 쓰이지 않고 로그·ERP 보고에만 남습니다.
■ 히터 컬럼 3개
use_heater T 이면 이 공정에서 히터를 사용합니다.
heater_temp 목표 온도 [°C]. 0 초과 ~ 700 (config_user.json 의 HEATER_MAX_TEMP).
heater_ramp 승온 속도 [°C/min]. 비우면 기본값 12.
6 미만은 6 으로 자동 보정, 60 초과는 오류입니다.
PLC 램프는 1카운트/초 = 6°C/min 단위라 6의 배수로 반올림됩니다 (10 → 12).
★ 히터 레시피(히터 전용 파일)에 있는 '느린 램프(6 미만)' 는 공정 레시피에는 없습니다.
■ 히터를 쓰면 공정이 이 순서로 진행됩니다
1. 이전 공정 잔류 방지 — DC / RF Power OFF
2. 각 채널 Flow OFF → MFC 메인 밸브 Open (배기를 최대로 열어 둡니다)
3. 히터 램프 속도 · 목표 온도를 PLC 에 보내고 승온 시작
★ 가스를 넣기 전, 고진공 상태에서 올립니다. 아웃가싱이 배기로 빠진 뒤에
공정 가스를 도입하기 위해서입니다.
4. 도달 대기 — 램프가 최종 목표에 닿고, 현재 온도가 목표 ±1.0°C 안에
60초 연속 머물면 '도달' 로 봅니다.
5. 도달한 뒤에 MFC / Power Supply 영점 → 가스 밸브 Open → 유량 설정 · Flow ON
6. 압력 제어(SP1) → 건 셔터 → 파워 → shutter_delay → process_time
7. 공정이 끝나거나 STOP 을 누르면 히터가 자동으로 꺼지고, 램프 속도도 기본값으로 돌아갑니다.
★ 스텝이 끝날 때마다 히터가 꺼집니다. 다음 스텝이 같은 온도를 써도 처음부터 다시 승온합니다.
연속 스텝에서 온도를 계속 유지하려면, 공정 레시피의 히터 칸은 비워 두고
히터 전용 레시피를 따로 돌리세요 (두 레시피는 동시에 돌아갑니다).
단, 히터 레시피가 가스·압력을 쓰는 중이면 공정을 시작할 수 없습니다 (MFC 공유).
※ 히터는 진공 인터락이 걸려 있어 진공이 잡히기 전에는 켜지지 않습니다.
그래서 '배기 전 예열' 은 불가능하고, 위 3번이 가능한 가장 빠른 시점입니다.
■ 도달 대기 타임아웃
기본 5400초(90분). 예상 승온 시간 + 30분 이 그보다 크면 그쪽을 씁니다 (최대 12시간).
넘기면 '히터 승온 timeout' 으로 그 공정을 중단합니다.
■ 승온에 걸리는 시간 (상온 25°C 출발, 설정값 기준 계산)
목표 12°C/min 6°C/min
150°C 11.3분 20.8분
300°C 23.8분 45.8분
400°C 32.1분 62.5분
600°C 48.8분 95.8분
700°C 57.1분 112.5분
목표 직전 10°C 는 오버슈트를 줄이려고 6°C/min 으로 낮춰 접근합니다. 위 값에 포함돼 있습니다.
→ 승온 시간은 process_time 과 별개로 전체 소요에 그대로 더해집니다.
※ 2026-09-01 실측(상온→300°C 약 45분)은 DAC 상한이 600 이던 시절 파워가 모자라
램프가 뒤처졌던 값입니다. 상한을 1200 으로 올린 뒤로는 설정 램프를 따라갑니다(2026-09-02 600°C 확인).
■ 저장할 때
· 이 파일 그대로 .xlsx 로 저장해서 프로그램의 [Select File] 로 열면 됩니다.
· .csv 로 저장해도 동작합니다 (헤더 이름만 같으면 됩니다, UTF-8).
· 시트가 여러 개면 'Recipe' 시트를 먼저 찾고, 없으면 첫 번째 시트를 씁니다.
· 레시피 시트에는 헤더와 데이터 행만 두세요. 합계·메모 행은 넣지 마세요.
작성 2026-09-04 · 관련 설정: config_user.json 의 HEATER_* 항목