## HeaterRecipe
step | target_c | ramp_c_per_min | ramp_min | soak_min | repeat | 예상 시간(분)
1 | 300 | 12 |  | 30 | 1
2 | 600 |  | 180 | 120
3 | 25 |  |  | 60

## 사용법
Chamber-K 히터 전용 레시피 — 사용법
예상 시간(분) 열의 계산 기준 | 출발 온도(°C) | 25 | ← 계산용 값입니다. 실제 제어와는 아무 상관이 없습니다.
■ 이 파일이 하는 일
히터만 단독으로 운전하는 레시피입니다. 스퍼터 공정과 별개로 돌아갑니다.
프로그램 히터 패널의 [레시피] 버튼으로 불러온 뒤 [시작] 을 누르면 실행됩니다.
시트 이름은 'HeaterRecipe' 여야 합니다. 없으면 첫 번째 시트를 읽습니다.
■ 컬럼
step 표시용 번호. 비워도 됩니다. '#' 으로 시작하면 그 줄은 주석으로 보고 건너뜁니다.
target_c 목표 온도 [°C]. 필수. 0 ~ 700 (config_user.json 의 HEATER_MAX_TEMP).
ramp_c_per_min 승온 속도 [°C/min]. 비우면 기본값 12 를 씁니다.
ramp_min 승온에 걸릴 시간 [분]. 속도 대신 시간으로 지정할 때 씁니다 (PZ400 방식).
soak_min 목표에 닿은 뒤 그 온도를 유지할 시간 [분]. 비우면 0.
repeat 전체 패턴을 몇 번 돌릴지. 1~99. 비우면 1.
예상 시간(분) 참고용 계산 열. 프로그램은 읽지 않습니다.
★ ramp_c_per_min 과 ramp_min 을 한 줄에 같이 쓰면 오류로 거부됩니다. 하나만 쓰세요.
★ repeat 은 첫 번째 데이터 행의 값만 읽습니다. 나머지 행의 repeat 는 무시됩니다.
■ 한 스텝의 진행 — RAMP → SOAK, 두 단계뿐입니다
RAMP 램프 목표(SV)가 지정한 속도로 올라갑니다.
SV 가 최종 목표에 닿는 순간 곧바로 SOAK 로 넘어갑니다.
'도달 확인' 같은 중간 대기 단계는 없습니다 (2026-09-03 제거).
SOAK 목표를 유지한 채 soak_min 분을 셉니다. 다 세면 다음 스텝으로.
COOL 마지막 스텝의 target_c 가 30°C 이하이면 냉각 스텝으로 봅니다.
히터는 식는 속도를 제어할 수 없으므로 램프 없이 soak_min 만 기다립니다.
(중간 스텝에 낮은 온도를 쓰면 냉각 스텝이 아니라 일반 RAMP 로 처리됩니다)
반복 repeat 이 2 이상이면 히터를 끄지 않고 그대로 1번 스텝으로 돌아갑니다.
마지막 마지막 스텝이 끝나면 히터를 끕니다.
(config_user.json 의 HEATER_RECIPE_HOLD_AT_END 를 true 로 두면 마지막 목표를 계속 유지합니다)
■ 램프 속도 — 6°C/min 이 경계입니다
PLC 램프 생성기의 최소 단위가 1카운트/초 = 6°C/min 입니다.
6 이상 6의 배수로 반올림해서 PLC 가 직접 램프를 만듭니다 (10 을 쓰면 12 가 됩니다).
6 미만 PLC 로는 표현되지 않으므로, 프로그램이 3초마다 목표를 조금씩 밀어 올려 만듭니다.
(느린 램프). 값을 6 으로 올리지 않고 적은 그대로 실행합니다.
목표 직전 10°C 구간은 오버슈트를 줄이려고 6°C/min 으로 낮춰 접근합니다.
→ 그래서 12°C/min 으로 275°C 를 올리면 산술값 22.9분이 아니라 약 23.8분이 걸립니다.
오른쪽 '예상 시간(분)' 열은 이 저속 구간까지 넣어서 계산합니다.
■ 실행 중 버튼
[레시피] 파일 불러오기 전용입니다. 실행 중에는 새 레시피를 불러올 수 없습니다.
[시작] 불러온 레시피를 실행합니다.
[일시정지] 진행 시계를 멈춥니다. 온도는 그대로 유지되고, 재개하면 멈춘 지점부터 이어집니다.
일시정지 중에도 TC 단선·출력 이상 감시는 계속 돌아갑니다.
[건너뛰기] 현재 스텝을 끝내고 다음 스텝으로 넘어갑니다.
[정지] 히터 레시피만 중단합니다. 진행 중인 스퍼터 공정은 중단되지 않습니다.
■ 스퍼터 공정과 같이 돌릴 수 있습니다
히터 레시피가 온도를 쥔 채로 공정을 돌릴 수 있습니다.
단, 공정 레시피 쪽에서 use_heater = T 로 히터를 쓰면 그 공정이 히터의 주인이 되므로
히터 레시피와 같이 쓸 수 없습니다.
→ 히터 레시피로 온도를 유지하면서 공정을 돌리려면, 공정 레시피의
use_heater / heater_temp / heater_ramp 칸을 비워 두세요.
■ 시간 초과 · 안전 감시
RAMP 타임아웃 스텝마다 따로 계산합니다. 예상 승온 시간 + 30분, 최소 90분, 최대 12시간.
넘기면 그 스텝에서 레시피를 중단합니다.
TC 이상 60초 / 운전 중 DAC 출력 0 이 10초 / PLC RUN 꺼짐 5초 → 즉시 중단.
중단되면 구글챗으로 사유가 담긴 알림이 갑니다.
■ 제한
최대 20 스텝 (HEATER_RECIPE_MAX_STEPS).
target_c 0 ~ 700°C · repeat 1 ~ 99 · soak_min 0 이상 · ramp_min 0 초과.
레시피 시트에는 헤더와 데이터 행만 두세요. 합계·메모 행을 넣으면 로더가 오류를 냅니다.
(메모를 남기려면 step 칸을 '#' 으로 시작하세요. 그 줄은 건너뜁니다)
■ CSV 로도 됩니다
같은 컬럼명으로 UTF-8 CSV 를 만들어도 똑같이 동작합니다.
step,target_c,ramp_c_per_min,ramp_min,soak_min,repeat
작성 2026-09-04 · 근거: 실측 데드타임 72초, 600°C 유지 MV 800 ≈ 59.8A, DAC 운전 상한 1200
관련 설정: config_user.json 의 HEATER_* 항목 · PLC 래더 H6a(램프 생성기) · K1216~K1250(PID)